## Anwendungshilfe
Anwendungshilfe Lösemittel im Minergie-Eco Nachweisverfahren | V 2016-2
Ziel
Minergie-Eco hat das Ziel, die Schadstoffbelastung der Innenräume möglichst gering zu halten. Aus diesem Grund wird für die Innenraumluft unter anderem eine TVOC-Konzentration von maximal 1000 μg/m3 verlangt.
Geltungsbereich
Beheizte Innenräume (Räume im Bilanzperimeter des Energienachweises nach SIA 380/1 2009).
Definition Lösemittel gemäss Richtlinie 2004/42/EG
VOC mit einem Anfangssiedepunkt von höchstens 250 °C bei 101.3 kPa, die allein oder in Verbindung mit anderen Stoffen zur Auflösung oder Verdünnung von Rohstoffen, Produkten oder Abfallstoffen, als Reinigungsmittel zur Auflösung von Verschmutzungen, als Dispersionsmittel, als Mittel zur Regulierung der Viskosität oder der Oberflächenspannung oder als Weichmacher oder Konservierungsstoff verwendet wird.
Anforderungen Minergie-Eco
Erlaubt sind wasserverdünnbare Produkte oder Produkte ohne Lösemittel. Die Bagatellmenge für Produkte ohne Lösemittel liegt bei 1 Massen-%. Anstrichstoffe (Wandfarben, Lacke sowie dünnschichtige Holz- und Bodenbeschichtungen mit einer Gesamtschichtdicke von maximal 0.3 mm) mit Umwelt-Etikette der Kategorien A bis D der Schweizer Stiftung Farbe, Verlegewerkstoffe (z.B. Grundierungen, Vorstriche, Spachtelmassen, Klebstoffe, Fugendichtungsmassen) mit dem Label EMICODE EC1 / EC1 plus sowie Baumaterialien mit der ECO-Produktebewertung eco-1, eco-2 oder basis erfüllen diese Anforderungen.
Spezialfall Kunstharzbeläge (dickschichtige Bodenbeschichtungen > 0.3 mm: z.B. EP/Epoxid, PU/Polyurethan, MMA/Acryl)
Lösemittelverdünnbare Kunstharzbeläge sind möglich, solange die Lösemittelsumme der verarbeitungsfertigen Einzelkomponenten (z.B. Grundierung, Tragschicht, Versiegelung) maximal 40 g/m2 beträgt. Wasserverdünnbare Komponenten müssen bei der Berechnung berücksichtigt werden. Benzylalkohol wird zu den Lösemitteln gezählt (vgl. Definition oben). Der Nachweis kann mit dem Lösemittelrechner (vgl. Tabellenblatt "Lösemittelrechner KH-Beläge") erbracht werden. Für Wäschereien, gewerbliche Küchen (z.B. Produktionsküchen, Schulküchen, Kantinen, Caffeterias) und Turnhallen beträgt die erlaubte Lösemittelsumme 80 g/m2.
ohne Einschränkung
Wäschereien, gewerbl. Küchen, Turnhallen

## Lösemittelrechner KH-Beläge
Lösemittelrechner für Kunstharzbeläge (dickschichtige Bodenbeschichtungen > 0.3 mm) |  |  |  | V 2016-2
Projektangaben
Bezeichnung: |  | PLZ, Ort:
Formular ausgefüllt durch:
Firma: |  | E-Mail:
Name Bearbeiter: |  | Telefon:
Allgemeine Angaben zum Belag
System: |  | Anwendungsbereich: | ohne Einschränkung |  | ohne Einschränkung
Dicke [mm]: |  | Rohdichte [kg/m3]: |  |  | Wäschereien, gewerbl. Küchen, Turnhallen
Bemerkungen: |  |  |  |  | Wäschereien, gewerbl. Küchen, Turnhallen
Mischungsverhältnis / Verbrauch
| Produktbezeichnung | Anteil Komp. A | Anteil Komp. B | Verbrauch [kg/m2]
Grundierung: |  | 0 | 0 | 0
Egalisierungsschicht: |  | 0 | 0 | 0
Tragschicht: |  | 0 | 0 | 0
Einstreuung / Filler: |  |  |  | 0
Versiegelung: |  | 0 | 0 | 0
Lösemittel / VOC-Gehalt |  | [%] | [%] | [%]
Grundierung: | 0 | 0 | 0 | 0
Egalisierungsschicht: | 0 | 0 | 0 | 0
Tragschicht: | 0 | 0 | 0 | 0
Einstreuung / Filler: | 0 |  |  | 0
Versiegelung: | 0 | 0 | 0 | 0
Lösemittel / VOC-Emissionen |  |  |  | [g/m2]
Grundierung: | 0 |  |  | 0
Egalisierungsschicht: | 0 |  |  | 0
Tragschicht: | 0 |  |  | 0
Einstreuung / Filler: | 0 |  |  | 0
Versiegelung: | 0 |  |  | 0
Resultate
Total Lösemittel / VOC-Gehalt [%] |  |  |  | 0
Total Masse [kg/m2] |  |  |  | 0
Total Lösemittel / VOC-Emissionen [g/m2] |  |  |  | 0
Vorgabe | Thema |  | Anforderung | Bewertung
A1.050 | Lösemittel-Emissionen aus Bau- und Hilfsstoffen |  | 40 | Erfüllt
Note on A12: Dicke [mm] Dieser Lösemittelrechner darf nur für Bodenbeschichtungen mit einer Gesamtschichtdicke von > 0.3 mm angewendet werden.
Note on B16: Produktbezeichnung gemäss Sicherheitsdatenblatt.
Note on B42: Thema Kurze Zusammenfassung der Vorgabe. Für den genauen Wortlaut sehen Sie bitte im Minergie-Eco Vorgabekatalog nach.
Note on C11: Anwendungsbereich Benutzen Sie die Dropdownliste rechts.
Note on C16: Mischverhältnis Geben Sie hier den Anteil der Komp. A ein.
Note on D16: Mischverhältnis Geben Sie hier den Anteil der Komp. B ein.
Note on D42: Anforderung maximal zulässige Lösemittelsumme der verarbeitungsfertigen Einzelkomponenten.
Note on E16: Verbrauch [kg/m2] Geben Sie hier den Verbrauch des fertig gemischten Produkts an.
Note on E42: Bewertung Falls "Erfüllt" kann im Vorgabekatalog die Vorgabe mit "JA" beantwortet werden, andernfalls mit "NEIN".